## Отчет без оттаивания
Испытания грунта методом КОМПРЕССИОННОГО СЖАТИЯ
мерзлого грунта ГОСТ 12248.10-2020
Лабораторный номер
Объект
Наименование выработки
Глубина отбора
Наименование грунта
Оборудование |  | АСИС Геотек
Заказчик
Характеристики грунта |  | Нагрузка, МПа | Относит. деформа-ция | Коэффициент сжимаемос-ти mf | Модуль деформации, МПа |  | Темпера-тура, °С
W, % | 19.1
ρ, г/см3 | 2.12
ρd, г/см3 | 1.78 | 0 | 0 | 0 | 0 |  | 0
ρs, г/см3 | 2.71 | 0.091 | 0.0055 | - | - |  | -1
n, % | 34.16 | 0.2528 | 0.0098 | 0.02657602 | 30.10233
e, д.е. | 0.5224719 | 0.4146 | 0.015 | 0.03213844 | 24.89231
Sr, д.е. | 1 | 0.5764 | 0.019 | 0.02472188 | 32.36
Ip, д.е. | 8.8 | 0.7382 | 0.0231 | 0.02533993 | 31.57073
IL, д.е. | 0.34 | 0.9 | 0.0255 | 0.01483313 | 53.93333
Iom, % | -
B | 0.8 | Коэффициент сжимаемости mf |  |  |  | 0.02472188
|  | Модуль деформации Е, Мпа |  |  |  | 32.36

## Испытание
Время от начала испытания, c | Действие | Action_Changed | Вертикальная нагрузка, кПа | Вертикальная деформация, мм | Вертикальная нагрузка, МПа | Относительная вертикальная деформация | Тарировочная деформация, мм | Температура, °С | Стадия испытания
30612.711 | Stabilization | True | 50.29261 | -0.2537292 | 0.091 | 0.0055 | 0 | 0 | Компрессия
108576.106 | Stabilization | True | 287.0685 | -0.2589443 | 0.2528 | 0.0098 | 0 | 0 | Компрессия
241459.366 | Stabilization | True | 524.7344 | -0.03893352 | 0.4146 | 0.015 | 0 | 0 | Компрессия
359969.108 | Stabilization | True | 762.4004 | 0.1141858 | 0.5764 | 0.019 | 0 | 0 | Компрессия
466041.989 | Stabilization | True | 1000.066 | 0.2203937 | 0.7382 | 0.0231 | 0 | 0 | Компрессия
[5 empty] | 0.9 | 0.0255