## Отчет Roc
Испытания грунта методом одноосного сжатия
мерзлого грунта ГОСТ 12248.7-2020
Лабораторный номер
Объект
Наименование выработки
Глубина отбора
Наименование грунта
Оборудование |  | АСИС Геотек
Заказчик
Характеристики грунта
W, % | 19.1
ρ, г/см3 | 2.12
ρd, г/см3 | 1.78
ρs, г/см3 | 2.71
n, % | 34.16
e, д.е. | 0.52
Sr, д.е. | 1
Ip, д.е. | 8.8
IL, д.е. | 0.34
Iom, % | -
Температура, °С |  | -1
Условно-мнгновенное значение предела прочности на одноосное сжатие Rос, МПа |  | 5.1558

## Отчет на ползучесть
Испытания грунта методом одноосного сжатия
мерзлого грунта ГОСТ 12248.9-2020
Лабораторный номер
Объект
Наименование выработки
Глубина отбора
Наименование грунта
Оборудование |  |  | АСИС Геотек
Заказчик
Характеристики грунта
| W, % | 19.1
| ρ, г/см3 | 2.12
| ρd, г/см3 | 1.78
| ρs, г/см3 | 2.71
| n, % | 34.16
| e, д.е. | 0.52
| Sr, д.е. | 1
| Ip, д.е. | 8.8
| IL, д.е. | 0.34
| Iom, % | -
| Температура, °С |  |  | -1
| Напряжение в образце грунта на ступени нагружения предшествующей незатухающей ползучести σк-1, МПа |  |  | 3.09 | брать значение с предпоследней ступени
| Предельно длительное значение предела прочности на одноосное сжатие Rс, МПа |  |  | 1.854

## Испытание1 непрерывное
Время от начала испытания, c | Действие | Action_Changed | Вертикальная нагрузка, кПа | Вертикальная деформация, мм | Изменение длины окружности, мм | Вертикальная нагрузка, МПа | Поперечная деформация, мм | Вертикальная нагрузка, кН | Относительная вертикальная деформация | Температура, °С | Диаметр образца, мм
140.4118894 |  | True | 0 | 0 | 0 | 0.002732274 | 6.796264 | 2.04891e-10 | 0.09024997 | 0 | 50
197.4559383 | Start | True | 0 | 0 | 0 | 0 | -4.81748e-12 | 2.04891e-10 | -5.656243e-05 | -1 | 50
197.4559383 | WaitLimit | False | 0 | 0 | 0 | 0 | -4.81748e-12 | 2.04891e-10 | -5.656243e-05 | -1 | 50
201.9952952 | WaitLimit | False | 0 | -0.005656242 | 0 | 0 | -4.81748e-12 | 2.04891e-10 | 0 | -1 | 50
212.2443369 | WaitLimit | False | 0 | 0.005655289 | 0 | 0 | -4.81748e-12 | 2.04891e-10 | 0.0001131058 | -1 | 50
222.462514 | WaitLimit | False | 0 | 0.01131058 | 0 | 0 | -4.81748e-12 | 2.04891e-10 | 0.0001131058 | -1 | 50
232.7366159 | WaitLimit | False | 0 | 0.01131058 | 0 | 0 | -4.81748e-12 | 2.04891e-10 | 5.655289e-05 | -1 | 50
243.0390731 | WaitLimit | False | 0 | 0.01131058 | 0 | 0 | -4.81748e-12 | 2.04891e-10 | 0.0001131058 | -1 | 50
253.276087 | WaitLimit | False | 0 | 0.005655289 | 0 | 0 | -4.81748e-12 | 2.04891e-10 | 0.0001131058 | -1 | 50
263.4798785 | WaitLimit | False | 0 | 0.01131058 | 0 | 0 | -4.81748e-12 | 2.04891e-10 | 5.655289e-05 | -1 | 50
273.6602478 | WaitLimit | False | 0 | 0.01131058 | 0 | 0 | -4.81748e-12 | 2.04891e-10 | 5.655289e-05 | -1 | 50
283.9724571 | WaitLimit | False | 0 | 0.005655289 | 0 | 0 | -4.81748e-12 | 2.04891e-10 | 0.0001131058 | -1 | 50
294.2457189 | WaitLimit | False | 0 | 0.01131058 | 0 | 0 | -4.81748e-12 | 2.04891e-10 | 0.0001131058 | -1 | 50
304.5959156 | WaitLimit | False | 0 | 0.01131058 | 0 | 0 | -4.81748e-12 | 2.04891e-10 | 0.0001131058 | -1 | 50
314.8280451 | WaitLimit | False | 0 | 0.005655289 | 0 | 0 | -0.001830206 | 2.04891e-10 | 0.0001131058 | -1 | 50
325.1246457 | WaitLimit | False | 0 | 0.005655289 | 0 | 0 | -4.81748e-12 | 2.04891e-10 | 0.0001131058 | -1 | 50
335.3520383 | WaitLimit | False | 0 | 0.01131058 | 0.005264282 | 0 | 0.001830268 | 2.04891e-10 | 0.0001131058 | -1 | 50
345.654339 | WaitLimit | False | 0 | 0.01131058 | 0 | 0 | -4.81748e-12 | 2.04891e-10 | 0.0001131058 | -1 | 50
355.9929113 | WaitLimit | False | 0 | 0.01131058 | 0 | 0 | -4.81748e-12 | 2.04891e-10 | 0.0001131058 | -1 | 50
366.2964287 | WaitLimit | False | 0 | 0.01131058 | 0 | 0 | -4.81748e-12 | 2.04891e-10 | 5.655289e-05 | -1 | 50
376.5821706 | WaitLimit | False | 0 | 0.01131058 | 0 | 0 | -4.81748e-12 | 2.04891e-10 | 0.0001131058 | -1 | 50
386.929567 | WaitLimit | False | 0 | 0.005655289 | 0.005264282 | 0 | 0.001830268 | 2.04891e-10 | 0.0001131058 | -1 | 50
397.1372705 | WaitLimit | False | 0 | 0.005655289 | 0 | 0 | -4.81748e-12 | 2.04891e-10 | 0.0001131058 | -1 | 50
407.3198032 | WaitLimit | False | 0 | 0.005655289 | 0 | 0 | -4.81748e-12 | 2.04891e-10 | 0.0001131058 | -1 | 50
417.7080416 | WaitLimit | False | 0 | 0.01131058 | 0 | 0 | -4.81748e-12 | 2.04891e-10 | 0.0001131058 | -1 | 50
427.9381832 | WaitLimit | False | 0 | 0.005655289 | 0 | 0 | -4.81748e-12 | 2.04891e-10 | 5.655289e-05 | -1 | 50
438.1655162 | WaitLimit | False | 0 | 0.005655289 | 0 | 0 | -4.81748e-12 | 2.04891e-10 | 0.0001131058 | -1 | 50
448.3750943 | WaitLimit | False | 0 | 0.005655289 | 0 | 0 | -4.81748e-12 | 2.04891e-10 | 0.0001131058 | -1 | 50
458.5564134 | WaitLimit | False | 0 | 0.005655289 | 0 | 0 | -4.81748e-12 | 2.04891e-10 | 0.0001131058 | -1 | 50
468.839332 | WaitLimit | False | 0 | 0.01131058 | 0.005264282 | 0 | -4.81748e-12 | 2.04891e-10 | 0.0001131058 | -1 | 50
479.1329766 | WaitLimit | False | 0 | 0.01131058 | 0 | 0 | -4.81748e-12 | 2.04891e-10 | 5.655289e-05 | -1 | 50
489.372927 | WaitLimit | False | 0 | 0.005655289 | 0 | 0 | -4.81748e-12 | 2.04891e-10 | 0.0001131058 | -1 | 50
499.6148968 | WaitLimit | False | 0 | 0.005655289 | 0 | 0 | -4.81748e-12 | 2.04891e-10 | 5.655289e-05 | -1 | 50
509.8090849 | WaitLimit | False | 0 | 0.005655289 | 0 | 0 | -4.81748e-12 | 2.04891e-10 | 0.0001131058 | -1 | 50
520.1240079 | WaitLimit | False | 0 | 0.005655289 | 0 | 0 | -4.81748e-12 | 2.04891e-10 | 5.655289e-05 | -1 | 50
530.3258578 | WaitLimit | False | 0 | 0 | 0 | 0 | -4.81748e-12 | 2.04891e-10 | 0 | -1 | 50
540.5140524 | WaitLimit | False | 0 | 0 | 0 | 0 | -4.81748e-12 | 2.04891e-10 | 0 | -1 | 50
550.8584825 | WaitLimit | False | 0 | 0 | 0.005264282 | 0 | 0.001830268 | 2.04891e-10 | 0 | -1 | 50
561.1406357 | WaitLimit | False | 0 | 0 | 0 | 0 | -0.001830206 | 2.04891e-10 | 0 | -1 | 50
571.3178755 | WaitLimit | False | 0 | 0 | 0 | 0 | -4.81748e-12 | 2.04891e-10 | 0 | -1 | 50
581.5646927 | WaitLimit | False | 0 | 0.005655289 | 0 | 0 | -4.81748e-12 | 2.04891e-10 | -5.656243e-05 | -1 | 50
591.8456161 | WaitLimit | False | 0 | 0 | 0 | 0 | -4.81748e-12 | 2.04891e-10 | 0 | -1 | 50
602.0650334 | WaitLimit | False | 0 | 0 | 0 | 0 | -4.81748e-12 | 2.04891e-10 | 0 | -1 | 50
612.2991212 | WaitLimit | False | 0 | 0 | 0 | 0 | -4.81748e-12 | 2.04891e-10 | 0 | -1 | 50
622.5175847 | WaitLimit | False | 0 | 0 | 0 | 0 | 0.001830268 | 2.04891e-10 | 0 | -1 | 50
632.7194375 | WaitLimit | False | 0 | 0 | 0 | 0 | -4.81748e-12 | 2.04891e-10 | 0 | -1 | 50
642.9763143 | WaitLimit | False | 5.464548 | 0.06786537 | 0 | 0.005464548 | -4.81748e-12 | 0.01072962 | 0.0006221008 | -1 | 50
653.2891708 | WaitLimit | False | 13.66137 | 0.1470423 | 0 | 0.01366137 | -4.81748e-12 | 0.02682404 | 0.00141386 | -1 | 50
663.4821699 | WaitLimit | False | 28.68887 | 0.2205629 | 0 | 0.02868887 | -4.81748e-12 | 0.05633047 | 0.002149076 | -1 | 50
673.6702985 | WaitLimit | False | 45.08251 | 0.2544956 | -0.005264282 | 0.04508251 | -0.001830206 | 0.08851931 | 0.002544956 | -1 | 50
683.7355345 | WaitLimit | False | 72.40525 | 0.3053951 | 0 | 0.07103912 | -4.81748e-12 | 0.1421674 | 0.003110504 | -1 | 50
693.8705016 | WaitLimit | False | 105.1925 | 0.3562946 | 0 | 0.1038264 | -4.81748e-12 | 0.2065451 | 0.003562946 | -1 | 50
704.1744389 | WaitLimit | False | 153.0073 | 0.4354706 | 0 | 0.1502751 | -4.81748e-12 | 0.3004292 | 0.004298153 | -1 | 50
714.5107056 | WaitLimit | False | 200.8221 | 0.4920254 | 0 | 0.199456 | -4.81748e-12 | 0.3943133 | 0.004920254 | -1 | 50
724.5253745 | WaitLimit | False | 258.1999 | 0.5485802 | 0 | 0.2541015 | -4.81748e-12 | 0.5069742 | 0.005485801 | -1 | 50
734.6979387 | WaitLimit | False | 323.7744 | 0.5881681 | 0 | 0.3210422 | -4.81748e-12 | 0.6357296 | 0.005825128 | -1 | 50
744.8930327 | WaitLimit | False | 394.8135 | 0.6164455 | 0 | 0.3920813 | -4.81748e-12 | 0.7752146 | 0.006164455 | -1 | 50
755.0832144 | WaitLimit | False | 463.1204 | 0.6503782 | 0 | 0.4603882 | -4.81748e-12 | 0.9093348 | 0.00644723 | -1 | 50
765.2917923 | WaitLimit | False | 546.4547 | 0.6843119 | 0 | 0.539624 | -4.81748e-12 | 1.072961 | 0.006786556 | -1 | 50
775.489936 | WaitLimit | False | 628.4229 | 0.7238998 | 0 | 0.6243245 | -4.81748e-12 | 1.233906 | 0.007238999 | -1 | 50
785.6966452 | WaitLimit | False | 721.3202 | 0.7747993 | 0 | 0.7158557 | -4.81748e-12 | 1.416309 | 0.007691431 | -1 | 50
795.9061696 | WaitLimit | False | 825.1466 | 0.8370094 | 0.005264282 | 0.8196821 | -4.81748e-12 | 1.620172 | 0.008313532 | -1 | 50
806.1294994 | WaitLimit | False | 928.973 | 0.8709421 | 0 | 0.9248746 | -4.81748e-12 | 1.824034 | 0.008709421 | -1 | 50
816.3100952 | WaitLimit | False | 1039.63 | 0.9105301 | 0 | 1.035532 | -4.81748e-12 | 2.041309 | 0.009048748 | -1 | 50
826.5088196 | WaitLimit | False | 1155.752 | 0.9501181 | 0 | 1.150287 | -4.81748e-12 | 2.269313 | 0.009444628 | -1 | 50
836.6921089 | WaitLimit | False | 1286.901 | 1.001018 | 0 | 1.281436 | -4.81748e-12 | 2.526824 | 0.009953623 | -1 | 50
846.8832189 | WaitLimit | False | 1423.515 | 1.040606 | 0 | 1.41805 | -4.81748e-12 | 2.795064 | 0.01040606 | -1 | 50
857.0714238 | WaitLimit | False | 1562.86 | 1.08585 | 0 | 1.558762 | -4.81748e-12 | 3.06867 | 0.01080194 | -1 | 50
867.2928145 | WaitLimit | False | 1721.332 | 1.131093 | 0 | 1.714502 | -4.81748e-12 | 3.379828 | 0.01131093 | -1 | 50
877.5024775 | WaitLimit | False | 1874.34 | 1.170682 | 0 | 1.864777 | -4.81748e-12 | 3.680257 | 0.01170682 | -1 | 50
887.6926324 | WaitLimit | False | 2036.91 | 1.215925 | 0.005264282 | 2.025981 | 0.001830268 | 3.999464 | 0.01215925 | -1 | 50
897.8915568 | WaitLimit | False | 2213.142 | 1.261169 | 0 | 2.202213 | -4.81748e-12 | 4.345493 | 0.01261169 | -1 | 50
908.0924519 | WaitLimit | False | 2400.302 | 1.306413 | 0 | 2.389373 | -4.81748e-12 | 4.712983 | 0.01300757 | -1 | 50
918.2855413 | WaitLimit | False | 2599.759 | 1.346002 | 0 | 2.590196 | -4.81748e-12 | 5.104614 | 0.01340345 | -1 | 50
928.4864012 | WaitLimit | False | 2814.242 | 1.38559 | 0 | 2.804679 | -4.81748e-12 | 5.525751 | 0.01379934 | -1 | 50
938.6863112 | WaitLimit | False | 3038.289 | 1.413867 | 0.005264282 | 3.023261 | 0.001830268 | 5.965665 | 0.01413867 | -1 | 50
948.8862207 | WaitLimit | False | 3267.799 | 1.442144 | 0 | 3.255504 | -4.81748e-12 | 6.416309 | 0.01442144 | -1 | 50
959.0990042 | WaitLimit | False | 3506.873 | 1.476077 | 0 | 3.495944 | -4.81748e-12 | 6.885729 | 0.01476077 | -1 | 50
969.2860475 | WaitLimit | False | 3745.947 | 1.504354 | 0 | 3.735018 | -4.81748e-12 | 7.35515 | 0.01498699 | -1 | 50
979.4849716 | WaitLimit | False | 3989.12 | 1.52132 | 0 | 3.976825 | -4.81748e-12 | 7.832618 | 0.0152132 | -1 | 50
989.7083224 | WaitLimit | False | 4233.658 | 1.538287 | 0 | 4.224095 | -4.81748e-12 | 8.312768 | 0.01538287 | -1 | 50
999.9239637 | WaitLimit | False | 4478.196 | 1.549598 | 0 | 4.468634 | -4.81748e-12 | 8.792919 | 0.01549598 | -1 | 50
1010.129617 | WaitLimit | False | 4375.736 | 1.69664 | -0.005264282 | 4.364807 | -4.81748e-12 | 8.591738 | 0.0169664 | -1 | 50
1020.333 | WaitLimit | False | 4692.68 | 1.730573 | 0 | 4.673554 | -4.81748e-12 | 9.214056 | 0.01736229 | -1 | 50
1030.538 | WaitLimit | False | 5035.58 | 1.764506 | 0 | 5.015088 | -4.81748e-12 | 9.88734 | 0.01764506 | -1 | 50
1034.621 | WaitLimit | True | 5172.194 | 1.775817 | 0 | 5.1558 | -4.81748e-12 | 10.15558 | 0.01775817 | -1 | 50

## Испытание2 длительный предел
Время от начала испытания, c | Действие | Action_Changed | Вертикальная нагрузка, кПа | Вертикальная деформация, мм | Изменение длины окружности, мм | Вертикальная нагрузка, МПа | Поперечная деформация, мм | Вертикальная нагрузка, кН | Относительная вертикальная деформация | Температура, °С | Диаметр образца, мм
408.9733569 | Wait | False | 513.6674 | 0.6390686 | -0.005264282 | 0.5123013 | -0.001830206 | 1.008584 | 0.006390686 | -3 | 49.99817
409.5270977 | Wait | False | 513.6674 | 0.6390686 | -0.005264282 | 0.5136675 | -0.001830206 | 1.008584 | 0.006390686 | -3 | 49.99817
419.7194051 | Wait | False | 513.6674 | 0.6447239 | -0.005264282 | 0.5136675 | -0.001830206 | 1.008584 | 0.006447239 | -3 | 49.99817
429.8888325 | Wait | False | 513.6674 | 0.6447239 | -0.005264282 | 0.5136675 | -0.001830206 | 1.008584 | 0.006447239 | -3 | 49.99817
440.0615402 | Wait | False | 515.0336 | 0.6503792 | -0.005264282 | 0.5136675 | -0.001830206 | 1.011266 | 0.006503792 | -3 | 49.99817
450.2430906 | Wait | False | 512.3013 | 0.6503792 | -0.005264282 | 0.5123013 | -0.001830206 | 1.005902 | 0.006503792 | -3 | 49.99817
460.4429476 | Wait | False | 513.6674 | 0.6503792 | -0.005264282 | 0.5136675 | -0.001830206 | 1.008584 | 0.006560345 | -3 | 49.99817
470.6113357 | Wait | False | 513.6674 | 0.6560345 | -0.005264282 | 0.5136675 | -0.001830206 | 1.008584 | 0.006560345 | -3 | 49.99817
480.7829182 | Wait | False | 513.6674 | 0.6560345 | -0.005264282 | 0.5136675 | -0.001830206 | 1.008584 | 0.006560345 | -3 | 49.99817
490.9604206 | Wait | False | 513.6674 | 0.6560345 | -0.005264282 | 0.5136675 | -0.001830206 | 1.008584 | 0.006560345 | -3 | 49.99817
501.1231656 | Wait | False | 513.6674 | 0.6560345 | -0.005264282 | 0.5136675 | -0.001830206 | 1.008584 | 0.006560345 | -3 | 49.99817
511.4119448 | Wait | False | 515.0336 | 0.6560345 | -0.005264282 | 0.5150336 | -0.001830206 | 1.011266 | 0.006560345 | -3 | 49.99817
521.5845058 | Wait | False | 513.6674 | 0.6560345 | -0.005264282 | 0.5136675 | -0.001830206 | 1.008584 | 0.006560345 | -3 | 49.99817
531.7815043 | Wait | False | 513.6674 | 0.6616898 | 0 | 0.5136675 | -0.001830206 | 1.008584 | 0.006560345 | -3 | 49.99817
541.9476779 | Wait | False | 513.6674 | 0.6616898 | -0.005264282 | 0.5136675 | -0.001830206 | 1.008584 | 0.006560345 | -3 | 49.99817
552.1178303 | Wait | False | 513.6674 | 0.6616898 | -0.005264282 | 0.5136675 | -0.001830206 | 1.008584 | 0.006560345 | -3 | 49.99817
562.3597437 | Wait | False | 515.0336 | 0.6616898 | -0.005264282 | 0.5150336 | -0.001830206 | 1.011266 | 0.006616897 | -3 | 49.99817
572.5352258 | Wait | False | 513.6674 | 0.6616898 | -0.005264282 | 0.5150336 | -0.001830206 | 1.008584 | 0.006616897 | -3 | 49.99817
582.7022898 | Wait | False | 513.6674 | 0.6616898 | -0.005264282 | 0.5136675 | -0.001830206 | 1.008584 | 0.006616897 | -3 | 49.99817
592.8657156 | Wait | False | 515.0336 | 0.6616898 | -0.005264282 | 0.5150336 | -0.001830206 | 1.011266 | 0.006616897 | -3 | 49.99817
603.0324208 | Wait | False | 513.6674 | 0.6616898 | -0.005264282 | 0.5136675 | -0.001830206 | 1.008584 | 0.006616897 | -3 | 49.99817
613.202077 | Wait | False | 513.6674 | 0.6616898 | -0.005264282 | 0.5136675 | -0.001830206 | 1.008584 | 0.006616897 | -3 | 49.99817
623.3738106 | Wait | False | 515.0336 | 0.6616898 | -0.005264282 | 0.5150336 | -0.001830206 | 1.011266 | 0.00667346 | -3 | 49.99817
633.5393788 | Wait | False | 515.0336 | 0.6616898 | -0.005264282 | 0.5150336 | -0.001830206 | 1.011266 | 0.006616897 | -3 | 49.99817
643.7314717 | Wait | False | 513.6674 | 0.6616898 | -0.005264282 | 0.5136675 | -4.81748e-12 | 1.008584 | 0.006616897 | -3 | 49.99817
653.9255246 | Wait | False | 513.6674 | 0.6616898 | -0.005264282 | 0.5136675 | -0.001830206 | 1.008584 | 0.006616897 | -3 | 49.99817
664.0990637 | Wait | False | 516.3997 | 0.667346 | -0.005264282 | 0.5163997 | -0.001830206 | 1.013949 | 0.006616897 | -3 | 49.99817
674.2864313 | Wait | False | 515.0336 | 0.667346 | -0.005264282 | 0.5150336 | -0.001830206 | 1.011266 | 0.006616897 | -3 | 49.99817
684.4676365 | Wait | False | 515.0336 | 0.6616898 | -0.005264282 | 0.5150336 | -0.001830206 | 1.011266 | 0.006616897 | -3 | 49.99817
694.6675443 | Wait | False | 513.6674 | 0.667346 | 0 | 0.5136675 | -4.81748e-12 | 1.008584 | 0.006616897 | -3 | 49.99817
704.8479245 | Wait | False | 513.6674 | 0.667346 | -0.005264282 | 0.5136675 | -0.001830206 | 1.008584 | 0.006616897 | -3 | 49.99817
709.9468921 | Wait | True | 513.6674 | 0.667346 | -0.005264282 | 0.5136675 | -0.001830206 | 1.008584 | 0.006616897 | -3 | 49.99817
740.9753876 | Wait | False | 1028.701 | 0.8992195 | -0.005264282 | 1.027335 | -0.001830206 | 2.01985 | 0.008992195 | -3 | 49.99817
745.5889569 | Wait | False | 1027.335 | 0.9048758 | -0.005264282 | 1.027335 | -0.001830206 | 2.017168 | 0.008992195 | -3 | 49.99817
755.7556812 | Wait | False | 1028.701 | 0.910531 | -0.005264282 | 1.028701 | -0.001830206 | 2.01985 | 0.009048757 | -3 | 49.99817
765.9350677 | Wait | False | 1030.067 | 0.910531 | -0.005264282 | 1.028701 | -0.001830206 | 2.022532 | 0.009105311 | -3 | 49.99817
776.1242381 | Wait | False | 1030.067 | 0.910531 | -0.005264282 | 1.030067 | -0.001830206 | 2.022532 | 0.009105311 | -3 | 49.99817
786.2997417 | Wait | False | 1028.701 | 0.9161863 | -0.005264282 | 1.028701 | -0.001830206 | 2.01985 | 0.009105311 | -3 | 49.99817
796.4732919 | Wait | False | 1027.335 | 0.9161863 | 0 | 1.027335 | -4.81748e-12 | 2.017168 | 0.009105311 | -3 | 49.99817
806.6556106 | Wait | False | 1028.701 | 0.9161863 | 0 | 1.028701 | -4.81748e-12 | 2.01985 | 0.009161863 | -3 | 49.99817
816.8253205 | Wait | False | 1028.701 | 0.9161863 | -0.005264282 | 1.028701 | -0.001830206 | 2.01985 | 0.009161863 | -3 | 49.99817
826.9948786 | Wait | False | 1028.701 | 0.9161863 | -0.005264282 | 1.028701 | -0.001830206 | 2.01985 | 0.009218416 | -3 | 49.99817
837.1860758 | Wait | False | 1027.335 | 0.9161863 | 0 | 1.028701 | -4.81748e-12 | 2.017168 | 0.009161863 | -3 | 49.99817
847.3536918 | Wait | False | 1028.701 | 0.9161863 | -0.005264282 | 1.028701 | -0.001830206 | 2.01985 | 0.009161863 | -3 | 49.99817
857.5213707 | Wait | False | 1028.701 | 0.9161863 | -0.005264282 | 1.028701 | -0.001830206 | 2.01985 | 0.009218416 | -3 | 49.99817
867.6851423 | Wait | False | 1028.701 | 0.9218416 | -0.005264282 | 1.028701 | -0.001830206 | 2.01985 | 0.009218416 | -3 | 49.99817
877.8830991 | Wait | False | 1030.067 | 0.9218416 | -0.005264282 | 1.030067 | -0.001830206 | 2.022532 | 0.009218416 | -3 | 49.99817
888.0566541 | Wait | False | 1028.701 | 0.9218416 | -0.005264282 | 1.028701 | -0.001830206 | 2.01985 | 0.009161863 | -3 | 49.99817
898.2303326 | Wait | False | 1030.067 | 0.9218416 | -0.005264282 | 1.030067 | -0.001830206 | 2.022532 | 0.009218416 | -3 | 49.99817
908.407618 | Wait | False | 1028.701 | 0.9218416 | -0.005264282 | 1.028701 | -4.81748e-12 | 2.01985 | 0.009161863 | -3 | 49.99817
918.5822388 | Wait | False | 1030.067 | 0.9218416 | -0.005264282 | 1.030067 | -0.001830206 | 2.022532 | 0.009218416 | -3 | 49.99817
928.7557044 | Wait | False | 1028.701 | 0.9218416 | -0.005264282 | 1.028701 | -0.001830206 | 2.01985 | 0.009218416 | -3 | 49.99817
938.9361826 | Wait | False | 1030.067 | 0.9218416 | -0.005264282 | 1.030067 | -4.81748e-12 | 2.022532 | 0.009218416 | -3 | 49.99817
949.1125609 | Wait | False | 1028.701 | 0.9218416 | -0.005264282 | 1.028701 | -0.001830206 | 2.01985 | 0.009218416 | -3 | 49.99817
959.2891088 | Wait | False | 1030.067 | 0.9218416 | 0 | 1.030067 | -4.81748e-12 | 2.022532 | 0.009218416 | -3 | 49.99817
969.4889194 | Wait | False | 1028.701 | 0.9274969 | -0.005264282 | 1.028701 | -0.001830206 | 2.01985 | 0.009274969 | -3 | 49.99817
979.6614796 | Wait | False | 1028.701 | 0.9218416 | -0.005264282 | 1.028701 | -0.001830206 | 2.01985 | 0.009218416 | -3 | 49.99817
989.8447953 | Wait | False | 1030.067 | 0.9218416 | -0.01052856 | 1.030067 | -0.001830206 | 2.022532 | 0.009218416 | -3 | 49.99817
1000.025 | Wait | False | 1030.067 | 0.9218416 | 0 | 1.030067 | -4.81748e-12 | 2.022532 | 0.009218416 | -3 | 49.99817
1010.205 | Wait | False | 1028.701 | 0.9274969 | -0.005264282 | 1.028701 | -0.001830206 | 2.01985 | 0.009218416 | -3 | 49.99817
1020.392 | Wait | False | 1028.701 | 0.9218416 | -0.005264282 | 1.028701 | -0.001830206 | 2.01985 | 0.009218416 | -3 | 49.99817
1030.586 | Wait | False | 1031.433 | 0.9218416 | -0.005264282 | 1.031433 | -0.001830206 | 2.025215 | 0.009274969 | -3 | 49.99817
1040.769 | Wait | False | 1030.067 | 0.9274969 | -0.005264282 | 1.030067 | -0.001830206 | 2.022532 | 0.009218416 | -3 | 49.99817
1041.794 | Wait | True | 1030.067 | 0.9274969 | -0.005264282 | 1.030067 | -0.001830206 | 2.022532 | 0.009274969 | -3 | 49.99817
1055.334 | Wait | False | 1545.101 | 1.080194 | 0 | 1.543735 | -4.81748e-12 | 3.033799 | 0.01074539 | -3 | 49.99817
1061.499 | Wait | False | 1534.172 | 1.085851 | -0.005264282 | 1.534172 | -0.001830206 | 3.012339 | 0.01080194 | -3 | 49.99817
1071.69 | Wait | False | 1542.368 | 1.085851 | -0.005264282 | 1.542369 | -0.001830206 | 3.028434 | 0.01091506 | -3 | 49.99817
1081.87847 | Wait | False | 1546.467 | 1.091506 | -0.005264282 | 1.546467 | -0.001830206 | 3.036481 | 0.01091506 | -3 | 49.99817
1092.07 | Wait | False | 1546.467 | 1.097161 | -0.005264282 | 1.546467 | -0.001830206 | 3.036481 | 0.01097161 | -3 | 49.99817
1102.258 | Wait | False | 1546.467 | 1.097161 | -0.005264282 | 1.546467 | -0.001830206 | 3.036481 | 0.01102817 | -3 | 49.99817
1112.44 | Wait | False | 1546.467 | 1.102817 | -0.005264282 | 1.546467 | -0.00366035 | 3.036481 | 0.01102817 | -3 | 49.99817
1122.632 | Wait | False | 1545.101 | 1.102817 | -0.005264282 | 1.545101 | -0.001830206 | 3.033799 | 0.01102817 | -3 | 49.99817
1132.824 | Wait | False | 1545.101 | 1.102817 | -0.005264282 | 1.543735 | -0.001830206 | 3.033799 | 0.01102817 | -3 | 49.99817
1143.01 | Wait | False | 1545.101 | 1.102817 | -0.005264282 | 1.545101 | -0.001830206 | 3.033799 | 0.01102817 | -3 | 49.99817
1153.327579 | Wait | False | 1546.467 | 1.102817 | -0.005264282 | 1.546467 | -0.001830206 | 3.036481 | 0.01108472 | -3 | 49.99817
1163.521 | Wait | False | 1543.735 | 1.108472 | -0.005264282 | 1.545101 | -0.001830206 | 3.031116 | 0.01102817 | -3 | 49.99817
1173.718 | Wait | False | 1545.101 | 1.108472 | -0.005264282 | 1.545101 | -0.001830206 | 3.033799 | 0.01102817 | -3 | 49.99817
1183.911 | Wait | False | 1543.735 | 1.108472 | -0.005264282 | 1.543735 | -0.001830206 | 3.031116 | 0.01108472 | -3 | 49.99817
1194.099 | Wait | False | 1545.101 | 1.108472 | -0.005264282 | 1.545101 | -0.001830206 | 3.033799 | 0.01108472 | -3 | 49.99817
1204.281 | Wait | False | 1545.101 | 1.114128 | -0.005264282 | 1.546467 | -4.81748e-12 | 3.033799 | 0.01108472 | -3 | 49.99817
1214.468 | Wait | False | 1545.101 | 1.114128 | -0.005264282 | 1.545101 | -0.001830206 | 3.033799 | 0.01108472 | -3 | 49.99817
1224.656 | Wait | False | 1543.735 | 1.108472 | -0.005264282 | 1.545101 | -0.001830206 | 3.031116 | 0.01108472 | -3 | 49.99817
1234.837 | Wait | False | 1545.101 | 1.114128 | -0.005264282 | 1.545101 | -0.001830206 | 3.033799 | 0.01114128 | -3 | 49.99817
1245.023 | Wait | False | 1545.101 | 1.108472 | -0.005264282 | 1.545101 | -0.001830206 | 3.033799 | 0.01108472 | -3 | 49.99817
1255.214 | Wait | False | 1545.101 | 1.114128 | -0.005264282 | 1.545101 | -0.001830206 | 3.033799 | 0.01108472 | -3 | 49.99817
1265.403 | Wait | False | 1545.101 | 1.108472 | 0 | 1.545101 | -4.81748e-12 | 3.033799 | 0.01108472 | -3 | 49.99817
1275.585 | Wait | False | 1545.101 | 1.114128 | -0.005264282 | 1.545101 | -0.001830206 | 3.033799 | 0.01114128 | -3 | 49.99817
1285.767 | Wait | False | 1546.467 | 1.114128 | -0.005264282 | 1.545101 | -0.001830206 | 3.036481 | 0.01108472 | -3 | 49.99817
1295.95 | Wait | False | 1546.467 | 1.108472 | -0.005264282 | 1.546467 | -0.001830206 | 3.036481 | 0.01108472 | -3 | 49.99817
1306.134 | Wait | False | 1545.101 | 1.108472 | -0.005264282 | 1.545101 | -0.001830206 | 3.033799 | 0.01108472 | -3 | 49.99817
1316.324 | Wait | False | 1546.467 | 1.114128 | 0 | 1.546467 | -4.81748e-12 | 3.036481 | 0.01114128 | -3 | 49.99817
1326.51 | Wait | False | 1546.467 | 1.114128 | -0.005264282 | 1.546467 | -4.81748e-12 | 3.036481 | 0.01108472 | -3 | 49.99817
1336.696 | Wait | False | 1545.101 | 1.108472 | -0.005264282 | 1.545101 | -0.001830206 | 3.033799 | 0.01114128 | -3 | 49.99817
1346.887 | Wait | False | 1545.101 | 1.108472 | 0 | 1.545101 | -4.81748e-12 | 3.033799 | 0.01108472 | -3 | 49.99817
1356.558 | Wait | True | 1546.467 | 1.114128 | -0.005264282 | 1.546467 | -0.001830206 | 3.036481 | 0.01114128 | -3 | 49.99817
1379.848786 | Wait | False | 2060.135 | 1.227237 | 0 | 2.058769 | -0.001830206 | 4.045065 | 0.01221581 | -3 | 49.99817
1388.047 | Wait | False | 2060.135 | 1.227237 | -0.005264282 | 2.061501 | -0.001830206 | 4.045065 | 0.01227237 | -3 | 49.99817
1398.238 | Wait | False | 2061.5 | 1.227237 | -0.005264282 | 2.061501 | -0.001830206 | 4.047747 | 0.01232892 | -3 | 49.99817
1408.436 | Wait | False | 2061.5 | 1.232892 | -0.005264282 | 2.060135 | -0.001830206 | 4.047747 | 0.01232892 | -3 | 49.99817
1418.616 | Wait | False | 2061.5 | 1.232892 | 0 | 2.061501 | -4.81748e-12 | 4.047747 | 0.01227237 | -3 | 49.99817
1428.798 | Wait | False | 2060.135 | 1.232892 | -0.005264282 | 2.060135 | -4.81748e-12 | 4.045065 | 0.01232892 | -3 | 49.99817
1438.986 | Wait | False | 2058.768 | 1.238548 | -0.005264282 | 2.058769 | -0.001830206 | 4.042382 | 0.01232892 | -3 | 49.99817
1449.168 | Wait | False | 2060.135 | 1.232892 | -0.005264282 | 2.060135 | -0.001830206 | 4.045065 | 0.01232892 | -3 | 49.99817
1459.452 | Wait | False | 2060.135 | 1.232892 | -0.005264282 | 2.060135 | -0.001830206 | 4.045065 | 0.01232892 | -3 | 49.99817
1469.737 | Wait | False | 2060.135 | 1.232892 | -0.005264282 | 2.060135 | -0.001830206 | 4.045065 | 0.01232892 | -3 | 49.99817
1479.833 | Wait | False | 2060.135 | 1.232892 | -0.005264282 | 2.060135 | -0.001830206 | 4.045065 | 0.01232892 | -3 | 49.99817
1489.892 | Wait | False | 2060.135 | 1.232892 | -0.005264282 | 2.060135 | -0.001830206 | 4.045065 | 0.01238548 | -3 | 49.99817
1500.017 | Wait | False | 2060.135 | 1.238548 | -0.005264282 | 2.061501 | -0.001830206 | 4.045065 | 0.01238548 | -3 | 49.99817
1510.206 | Wait | False | 2061.5 | 1.238548 | -0.005264282 | 2.061501 | -0.001830206 | 4.047747 | 0.01232892 | -3 | 49.99817
1520.518 | Wait | False | 2060.135 | 1.238548 | -0.005264282 | 2.060135 | -0.001830206 | 4.045065 | 0.01238548 | -3 | 49.99817
1530.887589 | Wait | False | 2060.135 | 1.238548 | -0.005264282 | 2.060135 | -0.001830206 | 4.045065 | 0.01232892 | -3 | 49.99817
1541.146 | Wait | False | 2060.135 | 1.238548 | -0.005264282 | 2.060135 | -0.001830206 | 4.045065 | 0.01232892 | -3 | 49.99817
1551.276 | Wait | False | 2060.135 | 1.232892 | -0.005264282 | 2.060135 | -0.001830206 | 4.045065 | 0.01238548 | -3 | 49.99817
1561.361 | Wait | False | 2060.135 | 1.232892 | -0.005264282 | 2.060135 | -0.001830206 | 4.045065 | 0.01238548 | -3 | 49.99817
1571.391 | Wait | False | 2061.5 | 1.232892 | -0.005264282 | 2.061501 | -0.001830206 | 4.047747 | 0.01232892 | -3 | 49.99817
1581.425 | Wait | False | 2060.135 | 1.238548 | -0.005264282 | 2.060135 | -0.001830206 | 4.045065 | 0.01232892 | -3 | 49.99817
1591.456 | Wait | False | 2061.5 | 1.238548 | -0.005264282 | 2.061501 | -0.001830206 | 4.047747 | 0.01238548 | -3 | 49.99817
1601.491 | Wait | False | 2060.135 | 1.232892 | -0.005264282 | 2.060135 | -0.001830206 | 4.045065 | 0.01238548 | -3 | 49.99817
1611.529 | Wait | False | 2061.5 | 1.238548 | -0.005264282 | 2.061501 | -0.001830206 | 4.047747 | 0.01238548 | -3 | 49.99817
1621.574 | Wait | False | 2060.135 | 1.238548 | -0.005264282 | 2.061501 | -0.001830206 | 4.045065 | 0.01238548 | -3 | 49.99817
1631.633 | Wait | False | 2060.135 | 1.238548 | -0.005264282 | 2.060135 | -0.001830206 | 4.045065 | 0.01232892 | -3 | 49.99817
1641.669 | Wait | False | 2061.5 | 1.238548 | -0.005264282 | 2.061501 | -0.001830206 | 4.047747 | 0.01244204 | -3 | 49.99817
1651.723 | Wait | False | 2061.5 | 1.238548 | -0.005264282 | 2.061501 | -0.001830206 | 4.047747 | 0.01238548 | -3 | 49.99817
1661.806 | Wait | False | 2060.135 | 1.238548 | -0.005264282 | 2.060135 | -0.001830206 | 4.045065 | 0.01238548 | -3 | 49.99817
1671.975 | Wait | False | 2061.5 | 1.238548 | -0.005264282 | 2.061501 | -0.001830206 | 4.047747 | 0.01238548 | -3 | 49.99817
1681.032 | Wait | True | 2061.5 | 1.232892 | -0.005264282 | 2.061501 | -0.001830206 | 4.047747 | 0.01238548 | -3 | 49.99817
1691.386 | Wait | False | 2575.168 | 1.312069 | -0.005264282 | 2.562873 | -0.001830206 | 5.056331 | 0.01312069 | -3 | 49.99817
1692.479407 | Wait | False | 2569.704 | 1.317724 | -0.005264282 | 2.573802 | -0.001830206 | 5.045601 | 0.01317724 | -3 | 49.99817
1702.545 | Wait | False | 2572.436 | 1.317724 | -0.005264282 | 2.57107 | -0.001830206 | 5.050966 | 0.01317724 | -3 | 49.99817
1712.605 | Wait | False | 2573.802 | 1.32338 | -0.005264282 | 2.573802 | -0.001830206 | 5.053648 | 0.01323381 | -3 | 49.99817
1722.703 | Wait | False | 2575.168 | 1.32338 | -0.005264282 | 2.573802 | -0.001830206 | 5.056331 | 0.01323381 | -3 | 49.99817
1732.763 | Wait | False | 2575.168 | 1.329036 | 0 | 2.573802 | -4.81748e-12 | 5.056331 | 0.01329036 | -3 | 49.99817
1742.81 | Wait | False | 2573.802 | 1.329036 | -0.005264282 | 2.575168 | -0.001830206 | 5.053648 | 0.01329036 | -3 | 49.99817
1752.903 | Wait | False | 2575.168 | 1.329036 | 0 | 2.575168 | -4.81748e-12 | 5.056331 | 0.01329036 | -3 | 49.99817
1763.078 | Wait | False | 2575.168 | 1.334691 | -0.005264282 | 2.575168 | -0.001830206 | 5.056331 | 0.01329036 | -3 | 49.99817
1773.143 | Wait | False | 2576.534 | 1.334691 | -0.005264282 | 2.576534 | -0.001830206 | 5.059013 | 0.01334691 | -3 | 49.99817
1783.277538 | Wait | False | 2575.168 | 1.329036 | -0.005264282 | 2.575168 | -0.001830206 | 5.056331 | 0.01329036 | -3 | 49.99817
1793.475 | Wait | False | 2575.168 | 1.334691 | -0.005264282 | 2.575168 | -0.001830206 | 5.056331 | 0.01334691 | -3 | 49.99817
1803.5 | Wait | False | 2575.168 | 1.334691 | 0 | 2.575168 | -4.81748e-12 | 5.056331 | 0.01334691 | -3 | 49.99817
1813.731 | Wait | False | 2575.168 | 1.334691 | 0 | 2.575168 | -4.81748e-12 | 5.056331 | 0.01334691 | -3 | 49.99817
1824.038 | Wait | False | 2575.168 | 1.334691 | -0.005264282 | 2.575168 | -0.001830206 | 5.056331 | 0.01334691 | -3 | 49.99817
1834.436 | Wait | False | 2576.534 | 1.334691 | -0.005264282 | 2.576534 | -0.001830206 | 5.059013 | 0.01334691 | -3 | 49.99817
1844.504 | Wait | False | 2575.168 | 1.340346 | 0 | 2.576534 | -0.001830206 | 5.056331 | 0.01334691 | -3 | 49.99817
1854.563 | Wait | False | 2575.168 | 1.334691 | -0.005264282 | 2.575168 | -0.001830206 | 5.056331 | 0.01329036 | -3 | 49.99817
1864.686 | Wait | False | 2575.168 | 1.334691 | 0 | 2.575168 | -4.81748e-12 | 5.056331 | 0.01334691 | -3 | 49.99817
1874.813 | Wait | False | 2575.168 | 1.334691 | -0.005264282 | 2.575168 | -0.001830206 | 5.056331 | 0.01334691 | -3 | 49.99817
1885.009 | Wait | False | 2575.168 | 1.334691 | -0.005264282 | 2.575168 | -0.001830206 | 5.056331 | 0.01334691 | -3 | 49.99817
1895.145 | Wait | False | 2575.168 | 1.334691 | -0.005264282 | 2.575168 | -0.001830206 | 5.056331 | 0.01334691 | -3 | 49.99817
1905.181 | Wait | False | 2575.168 | 1.334691 | -0.005264282 | 2.575168 | -0.001830206 | 5.056331 | 0.01334691 | -3 | 49.99817
1915.213 | Wait | False | 2575.168 | 1.334691 | -0.005264282 | 2.575168 | -0.001830206 | 5.056331 | 0.01334691 | -3 | 49.99817
1925.246 | Wait | False | 2576.534 | 1.334691 | 0 | 2.575168 | -4.81748e-12 | 5.059013 | 0.01334691 | -3 | 49.99817
1935.27 | Wait | False | 2573.802 | 1.334691 | -0.005264282 | 2.575168 | -4.81748e-12 | 5.053648 | 0.01334691 | -3 | 49.99817
1945.296636 | Wait | False | 2575.168 | 1.334691 | -0.005264282 | 2.575168 | -0.001830206 | 5.056331 | 0.01334691 | -3 | 49.99817
1955.389 | Wait | False | 2575.168 | 1.340346 | -0.005264282 | 2.576534 | -0.001830206 | 5.056331 | 0.01340346 | -3 | 49.99817
1965.472 | Wait | False | 2575.168 | 1.340346 | -0.005264282 | 2.575168 | -0.001830206 | 5.056331 | 0.01334691 | -3 | 49.99817
1975.506 | Wait | False | 2575.168 | 1.340346 | -0.005264282 | 2.575168 | -0.001830206 | 5.056331 | 0.01334691 | -3 | 49.99817
1985.55 | Wait | False | 2576.534 | 1.334691 | 0 | 2.576534 | -4.81748e-12 | 5.059013 | 0.01334691 | -3 | 49.99817
1992.598 | Wait | True | 2575.168 | 1.334691 | 0 | 2.575168 | -4.81748e-12 | 5.056331 | 0.01334691 | -3 | 49.99817
2003.516 | Wait | False | 3092.934 | 1.391246 | 0 | 3.088835 | -4.81748e-12 | 6.072961 | 0.01385591 | -3 | 50
2006.069 | Wait | False | 3057.414 | 1.396901 | 0 | 3.065611 | -4.81748e-12 | 6.003219 | 0.01396901 | -3 | 50
2016.114 | Wait | False | 3094.3 | 1.510011 | -0.005264282 | 3.088835 | -0.001830206 | 6.075644 | 0.01510011 | -3 | 50
2026.185604 | Wait | False | 3092.934 | 1.521321 | 0 | 3.091568 | -4.81748e-12 | 6.072961 | 0.01521321 | -3 | 50
2036.219 | Wait | False | 3092.934 | 1.526977 | -0.005264282 | 3.092934 | -0.001830206 | 6.072961 | 0.01526977 | -3 | 50
2046.27 | Wait | False | 3092.934 | 1.538288 | -0.005264282 | 3.092934 | -0.001830206 | 6.072961 | 0.01532632 | -3 | 50
2056.304 | Wait | False | 3091.568 | 1.538288 | 0 | 3.092934 | -4.81748e-12 | 6.070279 | 0.01538288 | -3 | 50
2066.349 | Wait | False | 3092.934 | 1.543943 | -0.005264282 | 3.092934 | -0.001830206 | 6.072961 | 0.01538288 | -3 | 50
2076.393 | Wait | False | 3092.934 | 1.543943 | -0.005264282 | 3.092934 | -0.001830206 | 6.072961 | 0.01543943 | -3 | 50
2086.475 | Wait | False | 3091.568 | 1.549599 | -0.005264282 | 3.091568 | -0.001830206 | 6.070279 | 0.01543943 | -3 | 50
2096.509 | Wait | False | 3091.568 | 1.549599 | -0.005264282 | 3.090202 | -0.001830206 | 6.070279 | 0.01549599 | -3 | 50
2106.59 | Wait | False | 3092.934 | 1.549599 | -0.005264282 | 3.092934 | -0.001830206 | 6.072961 | 0.01549599 | -3 | 50
2116.623 | Wait | False | 3092.934 | 1.549599 | 0 | 3.091568 | -4.81748e-12 | 6.072961 | 0.01555254 | -3 | 50
2126.666 | Wait | False | 3091.568 | 1.549599 | 0 | 3.091568 | -4.81748e-12 | 6.070279 | 0.01555254 | -3 | 50
2136.715 | Wait | False | 3090.202 | 1.555254 | 0 | 3.090202 | -4.81748e-12 | 6.067596 | 0.01555254 | -3 | 50
2146.998 | Wait | False | 3091.568 | 1.555254 | -0.005264282 | 3.091568 | -0.001830206 | 6.070279 | 0.01555254 | -3 | 50
2157.237 | Wait | False | 3091.568 | 1.555254 | -0.005264282 | 3.091568 | -0.001830206 | 6.070279 | 0.01555254 | -3 | 50
2167.444 | Wait | False | 3091.568 | 1.555254 | -0.005264282 | 3.091568 | -0.001830206 | 6.070279 | 0.01555254 | -3 | 50
2177.664 | Wait | False | 3091.568 | 1.560909 | -0.005264282 | 3.091568 | -0.001830206 | 6.070279 | 0.01555254 | -3 | 50
2187.872 | Wait | False | 3091.568 | 1.555254 | -0.005264282 | 3.091568 | -0.001830206 | 6.070279 | 0.01555254 | -3 | 50
2198.101 | Wait | False | 3091.568 | 1.555254 | -0.005264282 | 3.090202 | -0.001830206 | 6.070279 | 0.01555254 | -3 | 50
2208.302 | Wait | False | 3092.934 | 1.555254 | 0 | 3.092934 | -0.001830206 | 6.072961 | 0.01555254 | -3 | 50
2218.507256 | Wait | False | 3091.568 | 1.560909 | 0 | 3.091568 | -4.81748e-12 | 6.070279 | 0.01555254 | -3 | 50
2228.745 | Wait | False | 3091.568 | 1.560909 | 0 | 3.091568 | -4.81748e-12 | 6.070279 | 0.01560909 | -3 | 50
2238.948 | Wait | False | 3091.568 | 1.560909 | -0.005264282 | 3.091568 | -0.001830206 | 6.070279 | 0.01560909 | -3 | 50
2249.156 | Wait | False | 3092.934 | 1.555254 | -0.005264282 | 3.092934 | -0.001830206 | 6.072961 | 0.01560909 | -3 | 50
2259.362 | Wait | False | 3091.568 | 1.560909 | -0.005264282 | 3.091568 | -0.001830206 | 6.070279 | 0.01560909 | -3 | 50
2269.567 | Wait | False | 3092.934 | 1.560909 | -0.005264282 | 3.091568 | -0.001830206 | 6.072961 | 0.01560909 | -3 | 50
2279.773251 | Wait | False | 3091.568 | 1.560909 | -0.005264282 | 3.091568 | -0.001830206 | 6.070279 | 0.01560909 | -3 | 50
2290.032 | Wait | False | 3091.568 | 1.560909 | 0 | 3.091568 | -4.81748e-12 | 6.070279 | 0.01560909 | -3 | 50
2300.264 | Wait | False | 3091.568 | 1.560909 | 0 | 3.091568 | -4.81748e-12 | 6.070279 | 0.01560909 | -3 | 50
2304.353 | Wait | True | 3091.568 | 1.560909 | -0.005264282 | 3.091568 | -0.001830206 | 6.070279 | 0.01560909 | -3 | 50
2312.955 | Wait | False | 3609.334 | 1.594843 | -0.005264282 | 3.598405 | -0.001830206 | 7.08691 | 0.01594843 | -3 | 49.99817
2320.672 | Wait | False | 3607.968 | 1.600498 | -0.005264282 | 3.606601 | -0.001830206 | 7.084228 | 0.01606154 | -3 | 49.99817
2330.887 | Wait | False | 3606.601 | 1.606153 | -0.005264282 | 3.606601 | -0.001830206 | 7.081545 | 0.01606154 | -3 | 49.99817
2332.416 | Wait | True | 3607.968 | 1.606153 | -0.005264282 | 3.607968 | -0.001830206 | 7.084228 | 0.01606154 | -3 | 49.99817

## Испытание 3 коэф.вязкости
Время от начала испытания, c | Действие | Action_Changed | Вертикальная нагрузка, кПа | Вертикальная деформация, мм | Изменение длины окружности, мм | Вертикальная нагрузка, МПа | Поперечная деформация, мм | Вертикальная нагрузка, кН | Относительная вертикальная деформация | Температура, °С | Диаметр образца, мм
32.9414797 |  | True | 0 | 0 | 0 | 0.002732274 | 6.798385 | 2.04891e-10 | 0.09143762 | -3 | 50
104.1356636 | Start | True | 0 | -0.005655289 | 0 | 0 | -4.81748e-12 | 2.04891e-10 | -5.655289e-05 | -3 | 50
168.4027126 | LoadStage | True | 513.6674 | 0.6447239 | 0 | 0.5123013 | -4.81748e-12 | 1.008584 | 0.006447239 | -3 | 50
487.4205288 | Stabilization | True | 513.6674 | 0.6616898 | 0 | 0.5136675 | -4.81748e-12 | 1.008584 | 0.006616897 | -3 | 50
503.701854 | LoadStage | True | 1030.067 | 0.8879089 | 0.005264282 | 1.017772 | 0.001830268 | 2.022532 | 0.00887909 | -3 | 50
856.7531806 | Stabilization | True | 1030.067 | 0.9218416 | 0.005264282 | 1.027335 | 0.001830268 | 2.022532 | 0.009274969 | -3 | 50
870.4865302 | LoadStage | True | 1545.101 | 1.074539 | 0 | 1.53827 | -4.81748e-12 | 3.033798 | 0.01074539 | -3 | 50.00183
1208.514 | Stabilization | True | 1546.467 | 1.102817 | 0 | 1.546467 | -4.81748e-12 | 3.03648 | 0.01097161 | -3 | 50.00183
1219.95459 | LoadStage | True | 2060.135 | 1.204615 | 0 | 2.051938 | -4.81748e-12 | 4.045064 | 0.01198959 | -3 | 50
1562.216 | Stabilization | True | 2060.135 | 1.232892 | 0 | 2.060135 | -4.81748e-12 | 4.045064 | 0.01232892 | -3 | 50
1574.266 | LoadStage | True | 2576.534 | 1.295103 | 0 | 2.573802 | -4.81748e-12 | 5.059012 | 0.01289447 | -3 | 50
1859.255 | Stabilization | True | 2577.9 | 1.32338 | 0.005264282 | 2.5779 | 0.001830268 | 5.061695 | 0.01323379 | -3 | 50
1882.84 | Unload | True | 27.32274 | 0.2714624 | 0.005264282 | 0.03415342 | 0.001830268 | 0.05364807 | 0.002940845 | -3 | 50

## Расчет (hidden)
0 | 0 | 0 | нагрузка | скорость деформ | относит деф
0.6390686 | 0.1136037 | False | 0.5123013
0.6390686 | 0.1137575 | False | 0.5136675
0.6447239 | 0.1165887 | False | 0.5136675
0.6447239 | 0.1194136 | False | 0.5136675
0.6503792 | 0.1222393 | False | 0.5136675
0.6503792 | 0.1250675 | False | 0.5123013
0.6503792 | 0.1279008 | False | 0.5136675
0.6560345 | 0.1307254 | False | 0.5136675
0.6560345 | 0.1335508 | False | 0.5136675
0.6560345 | 0.1363779 | False | 0.5136675
0.6560345 | 0.1392009 | False | 0.5136675
0.6560345 | 0.1420589 | False | 0.5150336
0.6560345 | 0.1448846 | False | 0.5136675
0.6616898 | 0.1477171 | False | 0.5136675
0.6616898 | 0.150541 | False | 0.5136675
0.6616898 | 0.1533661 | False | 0.5136675
0.6616898 | 0.156211 | False | 0.5150336
0.6616898 | 0.1590376 | False | 0.5150336
0.6616898 | 0.1618617 | False | 0.5136675
0.6616898 | 0.164684921 | False | 0.5150336
0.6616898 | 0.167509 | False | 0.5136675
0.6616898 | 0.1703339 | False | 0.5136675
0.6616898 | 0.1731594 | False | 0.5150336
0.6616898 | 0.1759832 | False | 0.5150336
0.6616898 | 0.1788143 | False | 0.5136675
0.6616898 | 0.181646 | False | 0.5136675
0.667346 | 0.184472 | False | 0.5163997
0.667346 | 0.1873018 | False | 0.5150336
0.6616898 | 0.1901299 | False | 0.5150336
0.667346 | 0.1929632 | False | 0.5136675
0.667346 | 0.1957911 | False | 0.5136675
0.667346 | 0.1972075 | True | 0.5136675 | 3.383979 | 0.02366419
0.8992195 | 0.2058265 | False | 1.027335
0.9048758 | 0.207108 | False | 1.027335
0.910531 | 0.2099321 | False | 1.028701
0.910531 | 0.2127597 | False | 1.028701
0.910531 | 0.2155901 | False | 1.030067
0.9161863 | 0.2184166 | False | 1.028701
0.9161863 | 0.2212426 | False | 1.027335
0.9161863 | 0.224071 | False | 1.028701
0.9161863 | 0.2268959 | False | 1.028701
0.9161863 | 0.2297208 | False | 1.028701
0.9161863 | 0.2325517 | False | 1.028701
0.9161863 | 0.2353760255 | False | 1.028701
0.9161863 | 0.2382004 | False | 1.028701
0.9218416 | 0.2410237 | False | 1.028701
0.9218416 | 0.2438564 | False | 1.030067
0.9218416 | 0.2466824 | False | 1.028701
0.9218416 | 0.2495084 | False | 1.030067
0.9218416 | 0.2523354 | False | 1.028701
0.9218416 | 0.255161733 | False | 1.030067
0.9218416 | 0.2579877 | False | 1.028701
0.9218416 | 0.2608156 | False | 1.030067
0.9218416 | 0.2636424 | False | 1.028701
0.9218416 | 0.2664692 | False | 1.030067
0.9274969 | 0.2693025 | False | 1.028701
0.9218416 | 0.2721282 | False | 1.028701
0.9218416 | 0.2749569 | False | 1.030067
0.9218416 | 0.2777848 | False | 1.030067
0.9274969 | 0.2806124 | False | 1.028701
0.9218416 | 0.2834422 | False | 1.028701
0.9218416 | 0.2862738 | False | 1.031433
0.9274969 | 0.2891025 | False | 1.030067
0.9274969 | 0.2893871 | True | 1.030067 | 10.06184 | 0.07036252
1.080194 | 0.2931482 | False | 1.543735
1.085851 | 0.2948609 | False | 1.534172
1.085851 | 0.2976917 | False | 1.542369
1.091506 | 0.3005218 | False | 1.546467
1.097161 | 0.3033527 | False | 1.546467
1.097161 | 0.3061827 | False | 1.546467
1.102817 | 0.3090111 | False | 1.546467
1.102817 | 0.3118423 | False | 1.545101
1.102817 | 0.3146734 | False | 1.543735
1.102817 | 0.3175029 | False | 1.545101
1.102817 | 0.3203688 | False | 1.546467
1.108472 | 0.3232002 | False | 1.545101
1.108472 | 0.3260327 | False | 1.545101
1.108472 | 0.3288641 | False | 1.543735
1.108472 | 0.3316941 | False | 1.545101
1.114128 | 0.3345226 | False | 1.546467
1.114128 | 0.3373523 | False | 1.545101
1.108472 | 0.3401821 | False | 1.545101
1.114128 | 0.3430103 | False | 1.545101
1.108472 | 0.3458398 | False | 1.545101
1.114128 | 0.3486707 | False | 1.545101
1.108472 | 0.3515007 | False | 1.545101
1.114128 | 0.3543291 | False | 1.545101
1.114128 | 0.3571576015 | False | 1.545101
1.108472 | 0.359986 | False | 1.546467
1.108472 | 0.362815 | False | 1.545101
1.114128 | 0.3656455 | False | 1.546467
1.114128 | 0.3684751 | False | 1.546467
1.108472 | 0.3713046 | False | 1.545101
1.108472 | 0.3741352 | False | 1.545101
1.114128 | 0.3768217 | True | 1.546467 | 12.70108 | 0.08881873
1.227237 | 0.3832913 | False | 2.058769
1.227237 | 0.3855685 | False | 2.061501
1.227237 | 0.3883994 | False | 2.061501
1.232892 | 0.3912321 | False | 2.060135
1.232892 | 0.39406 | False | 2.061501
1.232892 | 0.3968884 | False | 2.060135
1.238548 | 0.3997182 | False | 2.058769
1.232892 | 0.4025467 | False | 2.060135
1.232892 | 0.4054033 | False | 2.060135
1.232892 | 0.4082602 | False | 2.060135
1.232892 | 0.4110648 | False | 2.060135
1.232892 | 0.413859 | False | 2.060135
1.238548 | 0.4166714 | False | 2.061501
1.238548 | 0.4195017 | False | 2.061501
1.238548 | 0.422366 | False | 2.060135
1.238548 | 0.4252465525 | False | 2.060135
1.238548 | 0.4280961 | False | 2.060135
1.232892 | 0.4309101 | False | 2.060135
1.232892 | 0.4337115 | False | 2.060135
1.232892 | 0.4364975 | False | 2.061501
1.238548 | 0.4392847 | False | 2.060135
1.238548 | 0.4420711 | False | 2.061501
1.232892 | 0.4448586 | False | 2.060135
1.238548 | 0.4476468 | False | 2.061501
1.238548 | 0.4504373 | False | 2.061501
1.238548 | 0.4532315 | False | 2.060135
1.238548 | 0.4560193 | False | 2.061501
1.238548 | 0.4588119 | False | 2.061501
1.238548 | 0.4616129 | False | 2.060135
1.238548 | 0.4644374 | False | 2.061501
1.232892 | 0.4669534 | True | 2.061501 | 13.28286 | 0.09288714
1.312069 | 0.4698294 | False | 2.562873
1.317724 | 0.4701332 | False | 2.573802
1.317724 | 0.4729291 | False | 2.57107
1.32338 | 0.4757236 | False | 2.573802
1.32338 | 0.4785287 | False | 2.573802
1.329036 | 0.4813232 | False | 2.573802
1.329036 | 0.4841139 | False | 2.575168
1.329036 | 0.4869176 | False | 2.575168
1.334691 | 0.4897439 | False | 2.575168
1.334691 | 0.4925397 | False | 2.576534
1.329036 | 0.4953549 | False | 2.575168
1.334691 | 0.4981874 | False | 2.575168
1.334691 | 0.5009722 | False | 2.575168
1.334691 | 0.5038142 | False | 2.575168
1.334691 | 0.5066771 | False | 2.575168
1.334691 | 0.5095655 | False | 2.576534
1.340346 | 0.5123623 | False | 2.576534
1.334691 | 0.5151563 | False | 2.575168
1.334691 | 0.5179685 | False | 2.575168
1.334691 | 0.5207813 | False | 2.575168
1.334691 | 0.5236136 | False | 2.575168
1.334691 | 0.5264293 | False | 2.575168
1.334691 | 0.5292171 | False | 2.575168
1.334691 | 0.5320037285 | False | 2.575168
1.334691 | 0.5347906 | False | 2.575168
1.334691 | 0.5375751 | False | 2.575168
1.334691 | 0.5403602 | False | 2.575168
1.340346 | 0.5431635 | False | 2.576534
1.340346 | 0.5459643 | False | 2.575168
1.340346 | 0.5487515 | False | 2.575168
1.334691 | 0.5515417 | False | 2.576534
1.334691 | 0.5534996 | True | 2.575168 | 15.42173 | 0.1078443
1.391246 | 0.5565323 | False | 3.088835
1.396901 | 0.5572414 | False | 3.065611
1.510011 | 0.5600316 | False | 3.088835
1.521321 | 0.5628293 | False | 3.091568
1.526977 | 0.5656163 | False | 3.092934
1.538288 | 0.5684085 | False | 3.092934
1.538288 | 0.5711955 | False | 3.092934
1.543943 | 0.573986 | False | 3.092934
1.543943 | 0.5767759 | False | 3.092934
1.549599 | 0.5795763 | False | 3.091568
1.549599 | 0.5823635 | False | 3.090202
1.549599 | 0.585164 | False | 3.092934
1.549599 | 0.5879509 | False | 3.091568
1.549599 | 0.5907405 | False | 3.091568
1.555254 | 0.5935318 | False | 3.090202
1.555254 | 0.5963885 | False | 3.091568
1.555254 | 0.5992326 | False | 3.091568
1.555254 | 0.6020678 | False | 3.091568
1.560909 | 0.6049066 | False | 3.091568
1.555254 | 0.6077423 | False | 3.091568
1.555254 | 0.6105835 | False | 3.090202
1.555254 | 0.6134173 | False | 3.092934
1.560909 | 0.616252 | False | 3.091568
1.560909 | 0.6190959 | False | 3.091568
1.560909 | 0.62193 | False | 3.091568
1.555254 | 0.6247655 | False | 3.092934
1.560909 | 0.6276004 | False | 3.091568
1.560909 | 0.630435139 | False | 3.091568
1.560909 | 0.6332703475 | False | 3.091568
1.560909 | 0.6361199 | False | 3.091568
1.560909 | 0.6389622 | False | 3.091568
1.560909 | 0.640098 | True | 3.091568 | 18.02467 | 0.1260466
1.594843 | 0.6424875 | False | 3.598405
1.600498 | 0.644631218 | False | 3.606601
1.606153 | 0.6474686 | False | 3.606601
1.606153 | 0.6478934 | True | 3.607968 | 18.88168 | 0.1320397
0 | 0 | 0 | 0
0 | 0 | 0 | 0
0 | 0 | 0 | 0
0 | 0 | 0 | 0
0 | 0 | 0 | 0
0 | 0 | 0 | 0
0 | 0 | 0 | 0
0 | 0 | 0 | 0
0 | 0 | 0 | 0
0 | 0 | 0 | 0
0 | 0 | 0 | 0
0 | 0 | 0 | 0
0 | 0 | 0 | 0
0 | 0 | 0 | 0
0 | 0 | 0 | 0
0 | 0 | 0 | 0
0 | 0 | 0 | 0
0 | 0 | 0 | 0
0 | 0 | 0 | 0
0 | 0 | 0 | 0
0 | 0 | 0 | 0
0 | 0 | 0 | 0
0 | 0 | 0 | 0
0 | 0 | 0 | 0
0 | 0 | 0 | 0
0 | 0 | 0 | 0
0 | 0 | 0 | 0
0 | 0 | 0 | 0
0 | 0 | 0 | 0
0 | 0 | 0 | 0
0 | 0 | 0 | 0
0 | 0 | 0 | 0
0 | 0 | 0 | 0
0 | 0 | 0 | 0
0 | 0 | 0 | 0
0 | 0 | 0 | 0
0 | 0 | 0 | 0
0 | 0 | 0 | 0
0 | 0 | 0 | 0
0 | 0 | 0 | 0
0 | 0 | 0 | 0
0 | 0 | 0 | 0
0 | 0 | 0 | 0
0 | 0 | 0 | 0
0 | 0 | 0 | 0
0 | 0 | 0 | 0
0 | 0 | 0 | 0
0 | 0 | 0 | 0
0 | 0 | 0 | 0
0 | 0 | 0 | 0
0 | 0 | 0 | 0
0 | 0 | 0 | 0
0 | 0 | 0 | 0
0 | 0 | 0 | 0
0 | 0 | 0 | 0
0 | 0 | 0 | 0
0 | 0 | 0 | 0
0 | 0 | 0 | 0
0 | 0 | 0 | 0
0 | 0 | 0 | 0
0 | 0 | 0 | 0
0 | 0 | 0 | 0
0 | 0 | 0 | 0
0 | 0 | 0 | 0
0 | 0 | 0 | 0
0 | 0 | 0 | 0
0 | 0 | 0 | 0
0 | 0 | 0 | 0
0 | 0 | 0 | 0
0 | 0 | 0 | 0
0 | 0 | 0 | 0
0 | 0 | 0 | 0
0 | 0 | 0 | 0
0 | 0 | 0 | 0
0 | 0 | 0 | 0
0 | 0 | 0 | 0
0 | 0 | 0 | 0
0 | 0 | 0 | 0
0 | 0 | 0 | 0
0 | 0 | 0 | 0
0 | 0 | 0 | 0
0 | 0 | 0 | 0
0 | 0 | 0 | 0
0 | 0 | 0 | 0
0 | 0 | 0 | 0
0 | 0 | 0 | 0
0 | 0 | 0 | 0
0 | 0 | 0 | 0
0 | 0 | 0 | 0
0 | 0 | 0 | 0
0 | 0 | 0 | 0
0 | 0 | 0 | 0
0 | 0 | 0 | 0
0 | 0 | 0 | 0
0 | 0 | 0 | 0
0 | 0 | 0 | 0
0 | 0 | 0 | 0
0 | 0 | 0 | 0
0 | 0 | 0 | 0
0 | 0 | 0 | 0
0 | 0 | 0 | 0
0 | 0 | 0 | 0
0 | 0 | 0 | 0
0 | 0 | 0 | 0
0 | 0 | 0 | 0
0 | 0 | 0 | 0
0 | 0 | 0 | 0
0 | 0 | 0 | 0
0 | 0 | 0 | 0
0 | 0 | 0 | 0
0 | 0 | 0 | 0
0 | 0 | 0 | 0
0 | 0 | 0 | 0
0 | 0 | 0 | 0
0 | 0 | 0 | 0
0 | 0 | 0 | 0
0 | 0 | 0 | 0
0 | 0 | 0 | 0
0 | 0 | 0 | 0
0 | 0 | 0 | 0
0 | 0 | 0 | 0
0 | 0 | 0 | 0
0 | 0 | 0 | 0
0 | 0 | 0 | 0
0 | 0 | 0 | 0
0 | 0 | 0 | 0
0 | 0 | 0 | 0
0 | 0 | 0 | 0
0 | 0 | 0 | 0
0 | 0 | 0 | 0
0 | 0 | 0 | 0
0 | 0 | 0 | 0
0 | 0 | 0 | 0
0 | 0 | 0 | 0
0 | 0 | 0 | 0
0 | 0 | 0 | 0
0 | 0 | 0 | 0
0 | 0 | 0 | 0
0 | 0 | 0 | 0
0 | 0 | 0 | 0
0 | 0 | 0 | 0
0 | 0 | 0 | 0
0 | 0 | 0 | 0
0 | 0 | 0 | 0
0 | 0 | 0 | 0
0 | 0 | 0 | 0
0 | 0 | 0 | 0
0 | 0 | 0 | 0
0 | 0 | 0 | 0
0 | 0 | 0 | 0
0 | 0 | 0 | 0
0 | 0 | 0 | 0
0 | 0 | 0 | 0
0 | 0 | 0 | 0
0 | 0 | 0 | 0
0 | 0 | 0 | 0
0 | 0 | 0 | 0
0 | 0 | 0 | 0
0 | 0 | 0 | 0
0 | 0 | 0 | 0
0 | 0 | 0 | 0
0 | 0 | 0 | 0
0 | 0 | 0 | 0
0 | 0 | 0 | 0
0 | 0 | 0 | 0
0 | 0 | 0 | 0
0 | 0 | 0 | 0
0 | 0 | 0 | 0
0 | 0 | 0 | 0
0 | 0 | 0 | 0
0 | 0 | 0 | 0
0 | 0 | 0 | 0
0 | 0 | 0 | 0
0 | 0 | 0 | 0
0 | 0 | 0 | 0
0 | 0 | 0 | 0
0 | 0 | 0 | 0
0 | 0 | 0 | 0
0 | 0 | 0 | 0
0 | 0 | 0 | 0
0 | 0 | 0 | 0
0 | 0 | 0 | 0
0 | 0 | 0 | 0
0 | 0 | 0 | 0
0 | 0 | 0 | 0
0 | 0 | 0 | 0
0 | 0 | 0 | 0
0 | 0 | 0 | 0
0 | 0 | 0 | 0
0 | 0 | 0 | 0
0 | 0 | 0 | 0
0 | 0 | 0 | 0
0 | 0 | 0 | 0
0 | 0 | 0 | 0
0 | 0 | 0 | 0
0 | 0 | 0 | 0
0 | 0 | 0 | 0
0 | 0 | 0 | 0
0 | 0 | 0 | 0
0 | 0 | 0 | 0
0 | 0 | 0 | 0
0 | 0 | 0 | 0
0 | 0 | 0 | 0
0 | 0 | 0 | 0
0 | 0 | 0 | 0
0 | 0 | 0 | 0
0 | 0 | 0 | 0
0 | 0 | 0 | 0
0 | 0 | 0 | 0
0 | 0 | 0 | 0
0 | 0 | 0 | 0
0 | 0 | 0 | 0
0 | 0 | 0 | 0
0 | 0 | 0 | 0
0 | 0 | 0 | 0
0 | 0 | 0 | 0
0 | 0 | 0 | 0
0 | 0 | 0 | 0
0 | 0 | 0 | 0
0 | 0 | 0 | 0
0 | 0 | 0 | 0
0 | 0 | 0 | 0
0 | 0 | 0 | 0
0 | 0 | 0 | 0
0 | 0 | 0 | 0
0 | 0 | 0 | 0
0 | 0 | 0 | 0
0 | 0 | 0 | 0
0 | 0 | 0 | 0
0 | 0 | 0 | 0
0 | 0 | 0 | 0
0 | 0 | 0 | 0
0 | 0 | 0 | 0
0 | 0 | 0 | 0
0 | 0 | 0 | 0
0 | 0 | 0 | 0
0 | 0 | 0 | 0
0 | 0 | 0 | 0
0 | 0 | 0 | 0
0 | 0 | 0 | 0
0 | 0 | 0 | 0
0 | 0 | 0 | 0
0 | 0 | 0 | 0
0 | 0 | 0 | 0
0 | 0 | 0 | 0
0 | 0 | 0 | 0
0 | 0 | 0 | 0
0 | 0 | 0 | 0
0 | 0 | 0 | 0
0 | 0 | 0 | 0
0 | 0 | 0 | 0
0 | 0 | 0 | 0
0 | 0 | 0 | 0
0 | 0 | 0 | 0
0 | 0 | 0 | 0
0 | 0 | 0 | 0
0 | 0 | 0 | 0
0 | 0 | 0 | 0
0 | 0 | 0 | 0
0 | 0 | 0 | 0
0 | 0 | 0 | 0
0 | 0 | 0 | 0
0 | 0 | 0 | 0
0 | 0 | 0 | 0
0 | 0 | 0 | 0
0 | 0 | 0 | 0
0 | 0 | 0 | 0
0 | 0 | 0 | 0
0 | 0 | 0 | 0
0 | 0 | 0 | 0
0 | 0 | 0 | 0
0 | 0 | 0 | 0
0 | 0 | 0 | 0
0 | 0 | 0 | 0
0 | 0 | 0 | 0
0 | 0 | 0 | 0
0 | 0 | 0 | 0
0 | 0 | 0 | 0
0 | 0 | 0 | 0
0 | 0 | 0 | 0
0 | 0 | 0 | 0
0 | 0 | 0 | 0
0 | 0 | 0 | 0
0 | 0 | 0 | 0
0 | 0 | 0 | 0
0 | 0 | 0 | 0
0 | 0 | 0 | 0
0 | 0 | 0 | 0
0 | 0 | 0 | 0
0 | 0 | 0 | 0
0 | 0 | 0 | 0
0 | 0 | 0 | 0
0 | 0 | 0 | 0
0 | 0 | 0 | 0
0 | 0 | 0 | 0
0 | 0 | 0 | 0
0 | 0 | 0 | 0
0 | 0 | 0 | 0
0 | 0 | 0 | 0
0 | 0 | 0 | 0
0 | 0 | 0 | 0
0 | 0 | 0 | 0
0 | 0 | 0 | 0
0 | 0 | 0 | 0
0 | 0 | 0 | 0
0 | 0 | 0 | 0
0 | 0 | 0 | 0
0 | 0 | 0 | 0
0 | 0 | 0 | 0
0 | 0 | 0 | 0
0 | 0 | 0 | 0
0 | 0 | 0 | 0
0 | 0 | 0 | 0
0 | 0 | 0 | 0
0 | 0 | 0 | 0
0 | 0 | 0 | 0
0 | 0 | 0 | 0
0 | 0 | 0 | 0
0 | 0 | 0 | 0
0 | 0 | 0 | 0
0 | 0 | 0 | 0
0 | 0 | 0 | 0
0 | 0 | 0 | 0
0 | 0 | 0 | 0
0 | 0 | 0 | 0
0 | 0 | 0 | 0
0 | 0 | 0 | 0
0 | 0 | 0 | 0
0 | 0 | 0 | 0
0 | 0 | 0 | 0
0 | 0 | 0 | 0
0 | 0 | 0 | 0
0 | 0 | 0 | 0
0 | 0 | 0 | 0
0 | 0 | 0 | 0
0 | 0 | 0 | 0
0 | 0 | 0 | 0
0 | 0 | 0 | 0
0 | 0 | 0 | 0
0 | 0 | 0 | 0
0 | 0 | 0 | 0
0 | 0 | 0 | 0
0 | 0 | 0 | 0
0 | 0 | 0 | 0
0 | 0 | 0 | 0
0 | 0 | 0 | 0
0 | 0 | 0 | 0
0 | 0 | 0 | 0
0 | 0 | 0 | 0
0 | 0 | 0 | 0
0 | 0 | 0 | 0
0 | 0 | 0 | 0
0 | 0 | 0 | 0
0 | 0 | 0 | 0
0 | 0 | 0 | 0
0 | 0 | 0 | 0
0 | 0 | 0 | 0
0 | 0 | 0 | 0
0 | 0 | 0 | 0
0 | 0 | 0 | 0
0 | 0 | 0 | 0
0 | 0 | 0 | 0
0 | 0 | 0 | 0
0 | 0 | 0 | 0
0 | 0 | 0 | 0
0 | 0 | 0 | 0
0 | 0 | 0 | 0
0 | 0 | 0 | 0
0 | 0 | 0 | 0
0 | 0 | 0 | 0
0 | 0 | 0 | 0
0 | 0 | 0 | 0
0 | 0 | 0 | 0
0 | 0 | 0 | 0
0 | 0 | 0 | 0
0 | 0 | 0 | 0
0 | 0 | 0 | 0
0 | 0 | 0 | 0
0 | 0 | 0 | 0
0 | 0 | 0 | 0
0 | 0 | 0 | 0
0 | 0 | 0 | 0
0 | 0 | 0 | 0
0 | 0 | 0 | 0
0 | 0 | 0 | 0
0 | 0 | 0 | 0
0 | 0 | 0 | 0
0 | 0 | 0 | 0
0 | 0 | 0 | 0
0 | 0 | 0 | 0
0 | 0 | 0 | 0
0 | 0 | 0 | 0
0 | 0 | 0 | 0
0 | 0 | 0 | 0
0 | 0 | 0 | 0
0 | 0 | 0 | 0
0 | 0 | 0 | 0
0 | 0 | 0 | 0
0 | 0 | 0 | 0
0 | 0 | 0 | 0
0 | 0 | 0 | 0
0 | 0 | 0 | 0
0 | 0 | 0 | 0
0 | 0 | 0 | 0
0 | 0 | 0 | 0
0 | 0 | 0 | 0
0 | 0 | 0 | 0
0 | 0 | 0 | 0
0 | 0 | 0 | 0
0 | 0 | 0 | 0
0 | 0 | 0 | 0
0 | 0 | 0 | 0
0 | 0 | 0 | 0
0 | 0 | 0 | 0
0 | 0 | 0 | 0
0 | 0 | 0 | 0
0 | 0 | 0 | 0
0 | 0 | 0 | 0
0 | 0 | 0 | 0
0 | 0 | 0 | 0
0 | 0 | 0 | 0
0 | 0 | 0 | 0
0 | 0 | 0 | 0
0 | 0 | 0 | 0
0 | 0 | 0 | 0
0 | 0 | 0 | 0
0 | 0 | 0 | 0
0 | 0 | 0 | 0
0 | 0 | 0 | 0
0 | 0 | 0 | 0
0 | 0 | 0 | 0
0 | 0 | 0 | 0
0 | 0 | 0 | 0
0 | 0 | 0 | 0
0 | 0 | 0 | 0
0 | 0 | 0 | 0
0 | 0 | 0 | 0
0 | 0 | 0 | 0
0 | 0 | 0 | 0
0 | 0 | 0 | 0
0 | 0 | 0 | 0
0 | 0 | 0 | 0
0 | 0 | 0 | 0
0 | 0 | 0 | 0
0 | 0 | 0 | 0
0 | 0 | 0 | 0
0 | 0 | 0 | 0
0 | 0 | 0 | 0
0 | 0 | 0 | 0
0 | 0 | 0 | 0
0 | 0 | 0 | 0
0 | 0 | 0 | 0
0 | 0 | 0 | 0
0 | 0 | 0 | 0
0 | 0 | 0 | 0
0 | 0 | 0 | 0
0 | 0 | 0 | 0
0 | 0 | 0 | 0
0 | 0 | 0 | 0
0 | 0 | 0 | 0
0 | 0 | 0 | 0
0 | 0 | 0 | 0
0 | 0 | 0 | 0
0 | 0 | 0 | 0
0 | 0 | 0 | 0
0 | 0 | 0 | 0
0 | 0 | 0 | 0
0 | 0 | 0 | 0
0 | 0 | 0 | 0
0 | 0 | 0 | 0
0 | 0 | 0 | 0
0 | 0 | 0 | 0
0 | 0 | 0 | 0
0 | 0 | 0 | 0
0 | 0 | 0 | 0
0 | 0 | 0 | 0
0 | 0 | 0 | 0
0 | 0 | 0 | 0
0 | 0 | 0 | 0
0 | 0 | 0 | 0
0 | 0 | 0 | 0
0 | 0 | 0 | 0
0 | 0 | 0 | 0
0 | 0 | 0 | 0
0 | 0 | 0 | 0
0 | 0 | 0 | 0
0 | 0 | 0 | 0
0 | 0 | 0 | 0
0 | 0 | 0 | 0
0 | 0 | 0 | 0
0 | 0 | 0 | 0
0 | 0 | 0 | 0
0 | 0 | 0 | 0
0 | 0 | 0 | 0
0 | 0 | 0 | 0
0 | 0 | 0 | 0
0 | 0 | 0 | 0
0 | 0 | 0 | 0
0 | 0 | 0 | 0
0 | 0 | 0 | 0
0 | 0 | 0 | 0
0 | 0 | 0 | 0
0 | 0 | 0 | 0
0 | 0 | 0 | 0
0 | 0 | 0 | 0
0 | 0 | 0 | 0
0 | 0 | 0 | 0
0 | 0 | 0 | 0
0 | 0 | 0 | 0
0 | 0 | 0 | 0
0 | 0 | 0 | 0
0 | 0 | 0 | 0
0 | 0 | 0 | 0
0 | 0 | 0 | 0
0 | 0 | 0 | 0
0 | 0 | 0 | 0
0 | 0 | 0 | 0
0 | 0 | 0 | 0
0 | 0 | 0 | 0
0 | 0 | 0 | 0
0 | 0 | 0 | 0
0 | 0 | 0 | 0
0 | 0 | 0 | 0
0 | 0 | 0 | 0
0 | 0 | 0 | 0
0 | 0 | 0 | 0
0 | 0 | 0 | 0
0 | 0 | 0 | 0
0 | 0 | 0 | 0
0 | 0 | 0 | 0
0 | 0 | 0 | 0
0 | 0 | 0 | 0
0 | 0 | 0 | 0
0 | 0 | 0 | 0
0 | 0 | 0 | 0
0 | 0 | 0 | 0
0 | 0 | 0 | 0
0 | 0 | 0 | 0
0 | 0 | 0 | 0
0 | 0 | 0 | 0
0 | 0 | 0 | 0
0 | 0 | 0 | 0
0 | 0 | 0 | 0
0 | 0 | 0 | 0
0 | 0 | 0 | 0
0 | 0 | 0 | 0
0 | 0 | 0 | 0
0 | 0 | 0 | 0
0 | 0 | 0 | 0
0 | 0 | 0 | 0
0 | 0 | 0 | 0
0 | 0 | 0 | 0
0 | 0 | 0 | 0
0 | 0 | 0 | 0
0 | 0 | 0 | 0
0 | 0 | 0 | 0
0 | 0 | 0 | 0
0 | 0 | 0 | 0
0 | 0 | 0 | 0
0 | 0 | 0 | 0
0 | 0 | 0 | 0
0 | 0 | 0 | 0
0 | 0 | 0 | 0
0 | 0 | 0 | 0
0 | 0 | 0 | 0
0 | 0 | 0 | 0
0 | 0 | 0 | 0
0 | 0 | 0 | 0
0 | 0 | 0 | 0
0 | 0 | 0 | 0
0 | 0 | 0 | 0
0 | 0 | 0 | 0
0 | 0 | 0 | 0
0 | 0 | 0 | 0
0 | 0 | 0 | 0
0 | 0 | 0 | 0
0 | 0 | 0 | 0
0 | 0 | 0 | 0
0 | 0 | 0 | 0
0 | 0 | 0 | 0
0 | 0 | 0 | 0
0 | 0 | 0 | 0
0 | 0 | 0 | 0
0 | 0 | 0 | 0
0 | 0 | 0 | 0
0 | 0 | 0 | 0
0 | 0 | 0 | 0
0 | 0 | 0 | 0
0 | 0 | 0 | 0
0 | 0 | 0 | 0
0 | 0 | 0 | 0
0 | 0 | 0 | 0
0 | 0 | 0 | 0
0 | 0 | 0 | 0
0 | 0 | 0 | 0
0 | 0 | 0 | 0
0 | 0 | 0 | 0
0 | 0 | 0 | 0
0 | 0 | 0 | 0
0 | 0 | 0 | 0
0 | 0 | 0 | 0
0 | 0 | 0 | 0
0 | 0 | 0 | 0
0 | 0 | 0 | 0
0 | 0 | 0 | 0
0 | 0 | 0 | 0
0 | 0 | 0 | 0
0 | 0 | 0 | 0
0 | 0 | 0 | 0
0 | 0 | 0 | 0
0 | 0 | 0 | 0
0 | 0 | 0 | 0
0 | 0 | 0 | 0
0 | 0 | 0 | 0
0 | 0 | 0 | 0
0 | 0 | 0 | 0
0 | 0 | 0 | 0
0 | 0 | 0 | 0
0 | 0 | 0 | 0
0 | 0 | 0 | 0
0 | 0 | 0 | 0
0 | 0 | 0 | 0
0 | 0 | 0 | 0
0 | 0 | 0 | 0
0 | 0 | 0 | 0
0 | 0 | 0 | 0
0 | 0 | 0 | 0
0 | 0 | 0 | 0
0 | 0 | 0 | 0
0 | 0 | 0 | 0
0 | 0 | 0 | 0
0 | 0 | 0 | 0
0 | 0 | 0 | 0
0 | 0 | 0 | 0
0 | 0 | 0 | 0
0 | 0 | 0 | 0
0 | 0 | 0 | 0
0 | 0 | 0 | 0
0 | 0 | 0 | 0
0 | 0 | 0 | 0
0 | 0 | 0 | 0
0 | 0 | 0 | 0
0 | 0 | 0 | 0
0 | 0 | 0 | 0
0 | 0 | 0 | 0
0 | 0 | 0 | 0
0 | 0 | 0 | 0
0 | 0 | 0 | 0
0 | 0 | 0 | 0
0 | 0 | 0 | 0
0 | 0 | 0 | 0
0 | 0 | 0 | 0
0 | 0 | 0 | 0
0 | 0 | 0 | 0
0 | 0 | 0 | 0
0 | 0 | 0 | 0
0 | 0 | 0 | 0
0 | 0 | 0 | 0
0 | 0 | 0 | 0
0 | 0 | 0 | 0
0 | 0 | 0 | 0
0 | 0 | 0 | 0
0 | 0 | 0 | 0
0 | 0 | 0 | 0
0 | 0 | 0 | 0
0 | 0 | 0 | 0
0 | 0 | 0 | 0
0 | 0 | 0 | 0
0 | 0 | 0 | 0
0 | 0 | 0 | 0
0 | 0 | 0 | 0
0 | 0 | 0 | 0
0 | 0 | 0 | 0
0 | 0 | 0 | 0
0 | 0 | 0 | 0
0 | 0 | 0 | 0
0 | 0 | 0 | 0
0 | 0 | 0 | 0
0 | 0 | 0 | 0
0 | 0 | 0 | 0
0 | 0 | 0 | 0
0 | 0 | 0 | 0
0 | 0 | 0 | 0
0 | 0 | 0 | 0
0 | 0 | 0 | 0
0 | 0 | 0 | 0
0 | 0 | 0 | 0
0 | 0 | 0 | 0
0 | 0 | 0 | 0
0 | 0 | 0 | 0
0 | 0 | 0 | 0
0 | 0 | 0 | 0
0 | 0 | 0 | 0
0 | 0 | 0 | 0
0 | 0 | 0 | 0
0 | 0 | 0 | 0
0 | 0 | 0 | 0
0 | 0 | 0 | 0
0 | 0 | 0 | 0
0 | 0 | 0 | 0
0 | 0 | 0 | 0
0 | 0 | 0 | 0
0 | 0 | 0 | 0
0 | 0 | 0 | 0
0 | 0 | 0 | 0
0 | 0 | 0 | 0
0 | 0 | 0 | 0
0 | 0 | 0 | 0
0 | 0 | 0 | 0
0 | 0 | 0 | 0
0 | 0 | 0 | 0
0 | 0 | 0 | 0
0 | 0 | 0 | 0
0 | 0 | 0 | 0
0 | 0 | 0 | 0
0 | 0 | 0 | 0
0 | 0 | 0 | 0
0 | 0 | 0 | 0
0 | 0 | 0 | 0
0 | 0 | 0 | 0
0 | 0 | 0 | 0
0 | 0 | 0 | 0
0 | 0 | 0 | 0
0 | 0 | 0 | 0
0 | 0 | 0 | 0
0 | 0 | 0 | 0
0 | 0 | 0 | 0
0 | 0 | 0 | 0
0 | 0 | 0 | 0
0 | 0 | 0 | 0
0 | 0 | 0 | 0
0 | 0 | 0 | 0
0 | 0 | 0 | 0
0 | 0 | 0 | 0
0 | 0 | 0 | 0
0 | 0 | 0 | 0
0 | 0 | 0 | 0
0 | 0 | 0 | 0
0 | 0 | 0 | 0
0 | 0 | 0 | 0
0 | 0 | 0 | 0
0 | 0 | 0 | 0
0 | 0 | 0 | 0
0 | 0 | 0 | 0
0 | 0 | 0 | 0
0 | 0 | 0 | 0
0 | 0 | 0 | 0
0 | 0 | 0 | 0
0 | 0 | 0 | 0
0 | 0 | 0 | 0
0 | 0 | 0 | 0
0 | 0 | 0 | 0
0 | 0 | 0 | 0
0 | 0 | 0 | 0
0 | 0 | 0 | 0
0 | 0 | 0 | 0
0 | 0 | 0 | 0
0 | 0 | 0 | 0
0 | 0 | 0 | 0
0 | 0 | 0 | 0
0 | 0 | 0 | 0
0 | 0 | 0 | 0
0 | 0 | 0 | 0
0 | 0 | 0 | 0
0 | 0 | 0 | 0
0 | 0 | 0 | 0
0 | 0 | 0 | 0
0 | 0 | 0 | 0
0 | 0 | 0 | 0
0 | 0 | 0 | 0
0 | 0 | 0 | 0
0 | 0 | 0 | 0
0 | 0 | 0 | 0
0 | 0 | 0 | 0
0 | 0 | 0 | 0
0 | 0 | 0 | 0
0 | 0 | 0 | 0
0 | 0 | 0 | 0
0 | 0 | 0 | 0
0 | 0 | 0 | 0
0 | 0 | 0 | 0
0 | 0 | 0 | 0
0 | 0 | 0 | 0
0 | 0 | 0 | 0
0 | 0 | 0 | 0
0 | 0 | 0 | 0
0 | 0 | 0 | 0
0 | 0 | 0 | 0
0 | 0 | 0 | 0
0 | 0 | 0 | 0
0 | 0 | 0 | 0
0 | 0 | 0 | 0
0 | 0 | 0 | 0
0 | 0 | 0 | 0
0 | 0 | 0 | 0
0 | 0 | 0 | 0
0 | 0 | 0 | 0
0 | 0 | 0 | 0
0 | 0 | 0 | 0
0 | 0 | 0 | 0
0 | 0 | 0 | 0
0 | 0 | 0 | 0
0 | 0 | 0 | 0
0 | 0 | 0 | 0
0 | 0 | 0 | 0